## Calfer Menores
BALANCE DE MATERIAS PRIMAS
CALFER MENORES
CALFERQUIM S.A.S
ELEMENTOS SOLUBLES EN AGUA
MATERIA PRIMA | Composición | Kg/Ton | %/100 Kg | Magnesio (MgO) | Azufre (S) | Boro (B) | Cobalto (Co) | Cobre (Cu) | Hierro (Fe) | Manganeso (Mn) | Molibdeno (Mo) | Silicio (SiO2) | Zinc (Zn)
SULFATO MAGNESIO ANHIDRO | 32% MgO + 26% S | 281.4 | 28.14 | 9.005% | 7.316%
ACIDO BORICO | 17,5% B | 57.2 | 5.72 |  |  | 1.001%
SULFATO DE COBALTO | 20% Co + 11% S | 0.3 | 0.03 |  | 0.00275% |  | 0.005%
SULFATO DE COBRE | 25% Cu + 13% S | 60 | 6 |  | 0.78% |  |  | 1.5%
SULFATO DE HIERRO | 20% Fe +12 % S | 200 | 20 |  | 2.4% |  |  |  | 4%
SULFATO DE MANGANESO | 31% Mn + 18% S | 129 | 12.9 |  | 2.322% |  |  |  |  | 3.999%
MOLIBDATO DE SODIO | 39% Mo | 20.6 | 2.06 | [7 empty] | 0.8034%
DIÓXIDO SILICIO | 96% SiO2 | 4.7 | 0.47 | [8 empty] | 0.4512%
SULFATO DE ZINC | 35% Zn + 16% S | 85.8 | 8.58 |  | 1.373% | [7 empty] | 3.003%
ADITIVOS E INERTES
E.D.T.A |  | 161 | 16.1
SUMATORIA |  | 1000 | 100
TOTAL CALFERQUIM S.A.S |  |  |  | 9% | 14.19% | 1% | 0.005% | 1.5% | 4% | 4% | 0.803% | 0.451% | 3%
RESULTADOS ANÁLISIS No. CC-34018 |  |  |  | 8.3% | 15.23% | 1% | 0.005% | 1.5% | 3.3% | 3.72% | 0.8% | 0.45% | 2.4%
Tolerancia Mínima NTC 1061:2020 |  |  |  | 7.37% | 12.83% | 0.74% | 0.003% | 1.03% | 2.78% | 2.78% | 0.5% |  | 2.08%
SOLICITUD DE REGISTRO ICA: CALFER MENORES |  |  |  | 9% | 14.19% | 1% | 0.005% | 1.5% | 4% | 4% | 0.803% | 0.451% | 3%
Tolerancia Máxima NTC 1061:2020 |  |  |  | 10.63% | 15.55% | 1.26% | 0.007% | 1.97% | 5.22% | 5.22% | 1.1% |  | 3.92%
Tolerancia calculada |  |  |  | 1.625% | 1.364% | 0.255% | 0.002% | 0.465% | 1.215% | 1.215% | 0.3013% |  | 0.915%
1) NPK ¿El contenido está fuera de rango [4%-32%]?
2) Secundarios y menores ¿La tolerancia supera el 50%? |  |  |  | NO | NO | NO | NO | NO | NO | NO | NO |  | NO
Tolerancia permitida |  |  |  | 1.625% | 1.364% | 0.255% | 0.002% | 0.465% | 1.215% | 1.215% | 0.3013% |  | 0.915%
1) NTC 1061:2020 4.1
2) NTC 1061:2020 4.2.1 - 4.2.2
Cumple con contenidos mínimos de nuetrientes
1) NPK (Formula sola o en mezcla con micronutrientes)
2) Secundarios (Formula UNICAMENTE con Ca, Mg, S) |  |  |  | NA | NA
3-a) Micronutrientes: Unicamente micronutrientes
3-b) Micronutrientes: Mezcla con NPK o secundarios | [5 empty] | SI | SI | SI | SI | SI | SI | SI | SI