## tolerancias (hidden)
Elemento | N-tot | P-as | K-sol | CaO-tot | MgO-tot | S-tot | B | Co | Cu-sol | Fe-sol | Mn-sol | Mo-sol | SiO2-tot | SiO2-sol | Zn-tot
npk | 3% | 3% | 3% | NA | NA | NA | NA | NA | NA | NA | NA | NA | NA | NA | NA
sec-solo | NA | NA | NA | 5% | 5% | 5% | NA | NA | NA | NA | NA | NA | NA | NA | NA
micro-solo | NA | NA | NA | NA | NA | NA | 0.5% | 0.02% | 0.2% | 0.2% | 0.2% | 0.02% | 0.2% | NA | 0.5%
micro-mezcla | NA | NA | NA | NA | NA | NA | 0.02% | 0.002% | 0.01% | 0.01% | 0.01% | 0.005% | 0.02% | NA | 0.02%

## entrada
MATERIA PRIMA | kg / Ton | %/100 kg | C | N | N-NH4 | N-NO3 | N-org | N-ur | P | K | CaO | MgO | S | B | Co | Cu | Fe | Mn | Mo | SiO2 | Zn | Na | FT
BENTONITA | 130 | 13 | [14 empty] | 8.4% |  |  | 47.3%
KCL ESTÁNDAR | 70 | 7 | [7 empty] | 60% | [12 empty] | SI
| 0 | 0 | [7 empty] | 3% |  | 24% | 18%
OXIDO ZN | 100 | 10 | [18 empty] | 70%
SILICATO MG | 150 | 15 | [9 empty] | 30% | [7 empty] | 31%
SULFATO ZN | 270 | 27 | [10 empty] | 16% | [7 empty] | 35%
ULEXITA | 280 | 28 | [11 empty] | 14.3%
SUMA | 1000 | 100
TOTAL
MATERIA PRIMA | kg / Ton | %/100 kg | Carbono organico total oxidable C | Nitrogeno Total N | Nitrogeno amoniacal | Nitrogeno nitrico | Nitrogeno organico | Nitrogeno ureico | Fosforo asimilable P2O5 | Potasio soluble K2O | Calcio CaO | Magnesio MgO | Azufre S | Boro B | Cobalto Co | Cobre Cu | Hierro Fe | Manganeso Mn | Molibdeno Mo | Silicio SiO2 | Zinc Zn | Sodio Na
BENTONITA | 130 | 13 | [14 empty] | 1.092% |  |  | 6.149%
KCL ESTÁNDAR | 70 | 7 | [7 empty] | 4.2%
| 0 | 0 | [7 empty] | 0% |  | 0% | 0%
OXIDO ZN | 100 | 10 | [18 empty] | 7%
SILICATO MG | 150 | 15 | [9 empty] | 4.5% | [7 empty] | 4.65%
SULFATO ZN | 270 | 27 | [10 empty] | 4.32% | [7 empty] | 9.45%
ULEXITA | 280 | 28 | [11 empty] | 4.004%
SUMA | 1000 | 100
TOTAL |  |  | 0% | 0% | 0% | 0% | 0% | 0% | 0% | 4.2% |  | 4.5% | 4.32% | 4.004% | 0% | 0% | 1.092% | 0% | 0% | 10.8% | 16.45% | 0%
CERTIFICADO DE ANALISIS
CONTENIDOS MINIMOS*1
NPK (Formula sola o en mezcla con micronutrientes) | [9 empty] | NO
Secundarios (Formula UNICAMENTE con Ca, Mg, S) | [10 empty] | NA | NA | NA
Micronutrientes: Unicamente micronutrientes
Micronutrientes: Mezcla con NPK o secundarios | [13 empty] | SI |  |  | SI |  |  | SI | SI
*1 Resolución ICA 150 de 2003 ANEXO 11
TOLERANCIAS*2
Calculo | [9 empty] | 0.7047%
NPK ¿El contenido está fuera de rango [4%-32%]?*3 | [9 empty] | NO |  | 1.062% | 0.624% | 1.006% |  |  | 0.3426% |  |  |  | 4.95%
Secundarios y menores ¿La tolerancia supera el 50% o 1.5pp?*4 | [11 empty] | NO | NO | NO |  |  | NO |  |  |  | SI
Tolerancia permitida | [9 empty] | 0.7047% |  | 1.5% | 1.5% | 1.5% |  |  | 1.5% |  |  |  | 1.5%
*2 NTC 1061:2020 ALCANCE: no aplica para organicos
*3 NTC 1061:2020 4.1
*4 NTC 1061:2020 4.2.1 - 4.2.2
Tolerancia Mínima NTC | [9 empty] | 3.495% |  | 3% | 2.82% | 2.504% |  |  | -0.408% |  |  |  | 14.95%
SOLICITUD DE REGISTRO ICA: MATERIA PRIMA | [9 empty] | 4.2% |  | 4.5% | 4.32% | 4.004% |  |  | 1.092% |  |  | 10.8% | 16.45%
Tolerancia Máxima NTC | [9 empty] | 4.905% |  | 6% | 5.82% | 5.504% |  |  | 2.592% |  |  |  | 17.95%

## balance materias primas
|  |  |  | BALANCE DE MATERIAS PRIMAS | [12 empty] | ##
|  |  |  | SISTEMA DE GESTION INTEGRAL | [12 empty] | ##
CODIGO:
FORMULACION: | BZINC-15
MATERIA PRIMA | kg / Ton | %/100 kg | Carbono organico total oxidable C | Nitrogeno Total N | Nitrogeno amoniacal | Nitrogeno nitrico | Nitrogeno organico | Nitrogeno ureico | Fosforo asimilable P2O5 | Potasio soluble K2O | Calcio CaO | Magnesio MgO | Azufre S | Boro B | Cobalto Co | Cobre Cu | Hierro Fe | Manganeso Mn | Molibdeno Mo | Silicio SiO2 | Zinc Zn | Sodio Na
BENTONITA | 130 | 13 | [14 empty] | 1.092% |  |  | 6.149%
KCL ESTÁNDAR | 70 | 7 | [7 empty] | 4.2%
OXIDO ZN | 100 | 10 | [18 empty] | 7%
SILICATO MG | 150 | 15 | [9 empty] | 4.5% | [7 empty] | 4.65%
SULFATO ZN | 270 | 27 | [10 empty] | 4.32% | [7 empty] | 9.45%
ULEXITA | 280 | 28 | [11 empty] | 4.004%
ADITIVOS
TOTAL | 1000 | 100 | [7 empty] | 4.2% |  | 4.5% | 4.32% | 4.004% |  |  | 1.092% |  |  | 10.8% | 16.45%
CERTIFICADO DE ANALISIS
CONTENIDOS MINIMOS*1
NPK (Formula sola o en mezcla con micronutrientes) | [9 empty] | NO
Secundarios (Formula UNICAMENTE con Ca, Mg, S) | [10 empty] | NA | NA | NA
Micronutrientes: Unicamente micronutrientes
Micronutrientes: Mezcla con NPK o secundarios | [13 empty] | SI |  |  | SI |  |  | SI | SI
*1 Resolución ICA 150 de 2003 ANEXO 11
TOLERANCIAS*2
Calculo | [9 empty] | 0.7047%
NPK ¿El contenido está fuera de rango [4%-32%]?*3 | [9 empty] | NO |  | 1.062% | 0.624% | 1.006% |  |  | 0.3426% |  |  |  | 4.95%
Secundarios y menores ¿La tolerancia supera el 50% o 1.5pp?*4 | [11 empty] | NO | NO | NO |  |  | NO |  |  |  | SI
Tolerancia permitida | [9 empty] | 0.7047% |  | 1.5% | 1.5% | 1.5% |  |  | 1.5% |  |  |  | 1.5%
*2 NTC 1061:2020 ALCANCE: no aplica para organicos
*3 NTC 1061:2020 4.1
*4 NTC 1061:2020 4.2.1 - 4.2.2
Tolerancia Mínima NTC | [9 empty] | 3.495% |  | 3% | 2.82% | 2.504% |  |  | -0.408% |  |  |  | 14.95%
SOLICITUD DE REGISTRO ICA: MATERIA PRIMA | [9 empty] | 4.2% |  | 4.5% | 4.32% | 4.004% |  |  | 1.092% |  |  | 10.8% | 16.45%
Tolerancia Máxima NTC | [9 empty] | 4.905% |  | 6% | 5.82% | 5.504% |  |  | 2.592% |  |  |  | 17.95%

## salida
|  |  | BALANCE DE MATERIAS PRIMAS | [6 empty] | ##
|  |  | SISTEMA DE GESTION INTEGRAL | [6 empty] | ##
FORMULACION: | BZINC-15
MATERIA PRIMA | kg / Ton | %/100 kg | Potasio soluble K2O | Calcio CaO | Magnesio MgO | Azufre S | Boro B | Cobalto Co | Cobre Cu | Silicio SiO2 | Zinc Zn
BENTONITA | 130 | 13 | [7 empty] | 6.149%
KCL ESTÁNDAR | 70 | 7 | 4.2%
OXIDO ZN | 100 | 10 | [8 empty] | 7%
SILICATO MG | 150 | 15 |  |  | 4.5% |  |  |  |  | 4.65%
SULFATO ZN | 270 | 27 |  |  |  | 4.32% |  |  |  |  | 9.45%
ULEXITA | 280 | 28 |  |  |  |  | 4.004%
ADITIVOS
TOTAL | 1000 | 100 | 4.2% |  | 4.5% | 4.32% | 4.004% |  |  | 10.8% | 16.45%
CERTIFICADO DE ANALISIS
CONTENIDOS MINIMOS*1
NPK (Formula sola o en mezcla con micronutrientes) |  |  | NO
Secundarios (Formula UNICAMENTE con Ca, Mg, S) |  |  |  | NA | NA | NA
Micronutrientes: Unicamente micronutrientes
Micronutrientes: Mezcla con NPK o secundarios | [6 empty] | SI |  |  | SI | SI
*1 Resolución ICA 150 de 2003 ANEXO 11
TOLERANCIAS*2
Calculo |  |  | 0.7047%
NPK ¿El contenido está fuera de rango [4%-32%]?*3 |  |  | NO |  | 1.062% | 0.624% | 1.006% |  |  |  | 4.95%
Secundarios y menores ¿La tolerancia supera el 50% o 1.5pp?*4 |  |  |  |  | NO | NO | NO |  |  |  | SI
Tolerancia permitida |  |  | 0.7047% |  | 1.5% | 1.5% | 1.5% |  |  |  | 1.5%
*2 NTC 1061:2020 ALCANCE: no aplica para organicos
*3 NTC 1061:2020 4.1
*4 NTC 1061:2020 4.2.1 - 4.2.2
Tolerancia Mínima NTC |  |  | 3.495% |  | 3% | 2.82% | 2.504% |  |  |  | 14.95%
SOLICITUD DE REGISTRO ICA: MATERIA PRIMA |  |  | 4.2% |  | 4.5% | 4.32% | 4.004% |  |  | 10.8% | 16.45%
Tolerancia Máxima NTC |  |  | 4.905% |  | 6% | 5.82% | 5.504% |  |  |  | 17.95%