## Calfer llenado
BALANCE DE MATERIAS PRIMAS
CALFER LLENADO 5-15-46
CALFERQUIM S.A.S
ELEMENTOS SOLUBLES EN AGUA
MATERIA PRIMA | Composición | Kg/Ton | %/100 Kg | Nitrógeno Total (N) | Nitrógeno Amoniacal (N) | Nitrógeno Nítrico (N) | Fósforo Asimilable (P2O5) | Potasio Soluble (K2O) | Magnesio (MgO) | Azufre (S) | Boro (B) | Cobalto (Co) | Cobre (Cu) | Hierro (Fe) | Manganeso (Mn) | Molibdeno (Mo) | Zinc (Zn)
FOSFATO DIPOTASICO (DKP) | 41% P2O5 + 54% K2O | 339 | 33.9 |  |  |  | 13.9% | 18.31%
SULFATO DE POTASIO | 50% K2O + 18% S | 217.7 | 21.77 |  |  |  |  | 10.88% |  | 3.918%
NITRATO DE POTASIO (KNO3) | 0.7% N-NH4+12.9% N-NO3+3% P2O5+43% K2O | 367.7 | 36.77 | 5.001% | 0.2574% | 4.743% | 1.103% | 15.81%
SULFATO MAGNESIO ANHIDRO | 32% MgO + 26 % S | 31.3 | 3.13 | [5 empty] | 1.002% | 0.8138%
ACIDO BORICO | 17,5% B | 1.2 | 0.12 | [7 empty] | 0.021%
SULFATO DE COBALTO | 20% Co + 11% S | 0.1 | 0.01 | [6 empty] | 0.0011% |  | 0.002%
SULFATO DE COBRE | 25% Cu + 13% S | 1.6 | 0.16 | [6 empty] | 0.0208% |  |  | 0.04%
SULFATO DE HIERRO | 20% Fe +12 % S | 5 | 0.5 | [6 empty] | 0.06% |  |  |  | 0.1%
SULFATO DE MANGANESO | 31% Mn + 18% S | 3.3 | 0.33 | [6 empty] | 0.0594% |  |  |  |  | 0.1023%
MOLIBDATO DE SODIO | 39% Mo | 0.14 | 0.014 | [12 empty] | 0.00546%
SULFATO DE ZINC | 35% Zn + 16% S | 0.6 | 0.06 | [6 empty] | 0.0096% | [6 empty] | 0.021%
ADITIVOS E INERTES
E.D.T.A |  | 29.3 | 2.93
DIÓXIDO SILICIO | 96% SiO2 | 3.1 | 0.31
SUMATORIA |  | 1000.04 | 100.004
TOTAL CALFERQUIM S.A.S |  |  |  | 5.001% | 0.2574% | 4.743% | 15% | 45% | 1.002% | 4.883% | 0.021% | 0.002% | 0.04% | 0.1% | 0.1023% | 0.00546% | 0.021%
RESULTADOS ANÁLISIS No. CC-34014 |  |  |  | 4.92% | 0.18% | 4.74% | 14.84% | 45.94% | 1.05% | 4.92% | 0.02% | 0.002% | 0.02% | 0.055% | 0.056% | 0.004% | 0.01%
Tolerancia Mínima NTC 1061:2020 |  |  |  | 4.5% |  |  | 14.31% | 44.56% | 0.5% | 4.21% | 0.01% | 0.001% | 0.02% | 0.055% | 0.056% | 0.003% | 0.01%
SOLICITUD DE REGISTRO ICA: CALFER LLENADO 5-15-46 |  |  |  | 5.001% | 0.2574% | 4.743% | 15% | 46% | 1.002% | 4.883% | 0.021% | 0.002% | 0.04% | 0.1% | 0.1023% | 0.00546% | 0.021%
Tolerancia Máxima NTC 1061:2020 |  |  |  | 5.5% |  |  | 15.69% | 47.44% | 1.5% | 5.55% | 0.03% | 0.003% | 0.06% | 0.145% | 0.148% | 0.007% | 0.03%
Tolerancia calculada |  |  |  | 0.5036% |  |  | 0.6905% | 1.649% | 0.6252% | 0.6662% | 0.01025% | 0.000875% | 0.027% | 0.045% | 0.04569% | 0.002172% | 0.0213%
1) NPK ¿El contenido está fuera de rango [4%-32%]? |  |  |  | NO | SI | NO | NO | SI
2) Secundarios y menores ¿La tolerancia supera el 50%? | [8 empty] | SI | NO | NO | NO | SI | NO | NO | NO | SI
Tolerancia permitida |  |  |  | 0.5036% |  |  | 0.6905% | 1.44% | 0.5008% | 0.6662% | 0.01025% | 0.000875% | 0.02% | 0.045% | 0.04569% | 0.002172% | 0.0105%
1) NTC 1061:2020 4.1
2) NTC 1061:2020 4.2.1 - 4.2.2
Cumple con contenidos mínimos de nuetrientes
1) NPK (Formula sola o en mezcla con micronutrientes) |  |  |  | SI | NO | SI | SI | SI
2) Secundarios (Formula UNICAMENTE con Ca, Mg, S) | [8 empty] | NA | NA
3-a) Micronutrientes: Unicamente micronutrientes
3-b) Micronutrientes: Mezcla con NPK o secundarios | [10 empty] | SI | SI | SI | SI | SI | SI | SI